## SampleBox
## | Sample | Dimensions 200x200x (mm) | Box mass | Mass (g) | ρ (g/cm3) | Tests | Position Z | Position Y | Additional information | Bad
0 | Bskgr | 20 | ? | 0 | 0 | 147 | 0 | -7.5 move box | Ba-133 in the center of the sample
1 | CaO | 40 | 470 | 1004 | 0.6275 | 155 | 34 | -7.5 move box | Ba-133 in the center of the sample
2 | TiO2 | 40 | 467 | 1405 | 0.878125 | 148 | 34 | -7.5 move box | Ba-133 in the center of the sample
3 | Al2O3 | 40 | 454.6 | 1668 | 1.0425 | 153 | 34 | -7.5 move box | Ba-133 in the center of the sample
4 | Cr2O3 | 20 | 418 | 1665 | 2.08125 | 149-152 | 34 | -7.5 move box | Ba-133 in the center of the sample | 150, 152
5 | Cu | 20 | 415 | 2015 | 2.51875 | 158 | 34 | -7.5 move box | Ba-133 in the center of the sample
6 | Fe | 20 | ? | 2903 | 3.62875 | 156 | 34 | -7.5 move box | Ba-133 in the center of the sample
7 | Ni2O3 | 20 | 414.5 | 1656 | 2.07 | 157 | 34 | -7.5 move box | Ba-133 in the center of the sample
8 | SiO2 | 20 | 391 | 1302 | 1.6275 | 146 | 0 | -7.5 move box | Ba-133 in the center of the sample
9 | SiO2 | 20 | 391 | 1302 | 1.6275 | 159 | 34 | -7.5 move box | Ba-133 in the center of the sample
10 | NaOH | 40 | ? | 1646 | 1.02875 | 154 | 34 | -7.5 move box | Ba-133 in the center of the sample
11 | MnO2 | 20 | 399 | 1003 | 1.25375 | 160 | 34? | -7.5 move box | Ba-133 in the center of the sample
12 | CH2Cl2 | 40 | 488 | 2070 | 1.29375 | 161 | 0 | -7.5 move box | Ba-133 in the center of the sample
13 | LiF (NaF) | 40 | 455 | 2234 | 1.39625 | 170 | 0 | -7.5 move box | Ba-133 in the center of the sample
14 | Zn | 20 | 398 | 3464 | 4.33 | 169 | 0 | -7.5 move box | Ba-133 in the center of the sample
Сняли генератор, измерили пучки на столе | [7 empty] | -7.5 move box
15 | V2O5 | 40 | 476 | 1864 | 1.165 | 178 | 0 | -7.5 move box | Ba-133 in the center of the sample
16 | BN | 40 | 448 | 892 | 0.5575 | 171, 172, 173 | 0 | -7.5 move box | Ba-133 in the center of the sample | 171, 172
17 | NaCl | 40 | 465 | 2403 | 1.501875 | 174, 174, 176 | 0 | -7.5 move box | Ba-133 in the center of the sample
18 | KCl | 40 | 459 | 2007 | 1.254375 | 177 | 0 | -7.5 move box | Ba-133 in the center of the sample
19 | S | 40 | 450 | 1893 | 1.183125 | 179 | 0 | -7.5 move box | Ba-133 in the center of the sample
20 | BeO | 40 | 457 | 230 | 0.14375 | 180 | 0 | -7.5 move box | Ba-133 in the center of the sample |  | отвалился источник в какой-то момент времени
21 | Co3O4 | 20 | 399 | 1472 | 1.84 | 181 | 0 | -7.5 move box | Ba-133 in the center of the sample
22 | MgO | 40 | 473 | 1617 | 1.010625 | 185 | 0 | -7.5 move box | Ba-133 in the center of the sample
23 | Sn | 10 | 341 | 2009 | 5.0225 | 182, 182, 183, 184 | 0 | -7.5 move box | Ba-133 in the center of the sample | 183
24 | P2O5 | 40 | 476 | 1302 | 0.81375 | 186 | 0 | -7.5 move box | Ba-133 in the center of the sample
2025
## | Sample | Dimensions 200x200x (mm) |  | Mass (g) | ρ (g/cm3) | Tests | Position Z | Position Y | Additional information | Bad
25 | Ga |  |  |  | 5.91
26 | Mo |  |  |  | 3.108
27 | Te |  |  |  | 4.816
28 | Nb |  |  |  | 5.472
29 | Se |  |  |  | 3.266
30 | La2O3 |  |  |  | 0.916

## Element
Year | № | Need Elements | Sample
2024 | 1 | Li | LiF (NaF)
| 2 | Be | BeO
| 3 | B | BN
| 4 | C | CH2Cl2
| 5 | N | BN
| 6 | O | CaO, TiO2, Al2O3, Cr2O3, Ni2O3, SiO2, SiO2, NaOH, MnO2, V2O5, BeO, MgO, P2O5
| 7 | F | LiF (NaF)
| 8 | Na | NaCl
| 9 | Mg | MgO
| 10 | Al | Al2O3
| 11 | Si | SiO2, SiO2
| 12 | P | P2O5
| 13 | S | S
| 14 | Cl | CH2Cl2, NaCl, KCl
| 15 | K | KCl
| 16 | Ca | CaO
| 17 | Ti | TiO2
| 18 | V | V2O5
| 19 | Cr | Cr2O3
| 20 | Mn | MnO2
| 21 | Fe | Fe
| 22 | Co | Co3O4
| 23 | Ni | Ni2O3
| 24 | Cu | Cu
| 25 | Zn | Zn
| 26 | Sn | Sn
2025 | 1 | Ga
| 2 | Ge
| 3 | As
| 4 | Se
| 5 | Br | KBr | около килограмма в наличии
| 6 | Sr | SrCl2 | пластиковый пакет в наличии около 1кг
| 7 | Y
| 8 | Zr
| 9 | Nb
| 10 | Mo
| 11 | Pd
| 12 | Ag
| 13 | Cd |  | Листы в зале ЕГЭ-5
| 14 | In
| 15 | Sb
| 16 | Te
| 17 | I | I2 | Баночки с чистым йодом в наличии
| 18 | Ba | BaCl2 | пластиковый пакет в наличии около 1кг
| 19 | Ta
| 20 | La
| 21 | Ce
| 22 | Nd
| 23 | Hf
| 24 | W
| 25 | Hg
| 26 | Pb |  | Листы в эксп.зале TANGRA
| 27 | Bi |  | Бочка с опилками в эксп.зале TANGRA
| 28 | U |  | Седышев П.В.